## Sn_W_meshes
b=before; a=after
Pulso | t pulso (s) | duración (ms) | Potencia (kW) | Vaccel (kV) | Iaccel (A) | B. Magnets (T) | fecha | comentarios
300328 |  | 30 | 200 | 19 | 29 | max | 2021-10-13 | no hay datos en fusc en el dia de hoy. No funciona. Taget en flotante pero no mide
after | [7 empty] | NBI ha tenido un fallo y ha tardado mucho en volver a empezar
300329 | horas | 30 | [5 empty] | señal OLMTC_shield3 es el ultimo escudo, 4 en left abajo, 5 en left al lado del shield left original
after | [7 empty] | T de pirometro cae muy muy despacio. Se enfria poco
300330 |  | 50 | [5 empty] | camara rapida se satura al final. Ven muchos pequeños puntos de hotspot+
after
300331 |  | 70
after
300332 |  | 100
after | [7 empty] | T sube casi demasiado. Iremos con cuidado para no subur mucho la potencia y metalizar las ventanas.
300333 |  | 50 | [5 empty] | Empiezo RGA a scan 6 masas. Señal pirometro ha bajado y desconfiamos
after | [7 empty] | T inicial pirometro vuelve a estar como antes, eso es bueno. Pero T max sale algo menos que 300330
300334 |  | 100 | [5 empty] | Es dificil de ver la superficie. Parece que la malla o toda la estructura se mueve un poco hacia delante
after
300335 |  | 50 | 200 | 19 | 29 | max | 2021-10-14 | Bias estaba mal conectado. Ahora da señales algo raras, oscila antes y despues del pulso mucho, como antes.
target esta a algo más baja T, en el segundo termopar y en el pirometro
300336 |  | 50 | [5 empty] | camara rapida se ha enfocado mejor y se ve bien.
RGA ahora no ve nada de M120
300337 |  | 100
300338 |  | 30 | 235 |  |  | 0 |  | Hemos subido T target a 340C en la fuente. Flotante conversion de 1 a 0,5
falla adquisicion TJ-II pero OLMAT si que funciona. Repetimos.
300339 |  | 30 | 235 |  |  |  |  | T puertas no funciona bien. Las antiguas de fusc no miden bien y mucho mas bajo que las nuevas (20 a 40ºC)
T target 2 oscila muchisimo. La T target 1 no sube casi y oscila cada 80-100ms de forma periodica unos 10ºC. No datos OLMAT
300340 |  | 50 | 275
300341 |  | 70 | 275
300342 |  | 100 | 275 |  |  |  |  | Camara IR toma buenas imágenes. Vuelve a cerrar en el siguiente pulso
kieran no ve nada, parece que han movido su fibra
300343 |  | 100 | 275 |  |  |  |  | repetimos con horno apagado y confirmamos el ruido de termopares target. Han cambiado lente camara rapida para mas resolucion
pirometro sube muy poco, estaba desviado, tambien se ha movido con la fibra de Kieran Hay datos en fusc
300344 |  | 105 | 275 |  |  |  |  | ahora quitamos horno y biasy vemos que se quita ruido.
300345 |  | 50 | 200 |  |  | max |  | Pirómetro en la esquina izquierda del Sn para calibrar cámara infraroja. No BIAS
300346 |  | 50 | [5 empty] | pirometro en TZM derecha
300347 |  | 50 | [5 empty] | centro de nuevo. BIAS a tierra pero no mide porque se ha roto esa parte.
25 pulsos | 30 | 30 | [5 empty] | fuente a 300ºC,. Target a 270ºc según pirometro 260 según el otro termopar
Vuelvo a ver Sn en RGA a 6 masas. Sobre todo 120, 117 y 122
300348 | 30 | 30 | [5 empty] | Con adquisicion de datos. BIAS en flotante
24 pulsos | [7 empty] | RGA en dos masas. Veo claramente M120
| 30 min | [6 empty] | 1 pulso menos orque ha saltado un interruptor en NBI por el ruido.
300349 | 30 | 30 | [5 empty] | Con adquisicion
25 pulsos | 30 | 30
300350 | 30 | 30
25 pulsos | 30 | 30 | [5 empty] | Rga en analogico 115-125. NO veo nada. A mitad bajo a menor velocidad pero veo muy poco. Solo se intuye algo a media velocidad
300351 | 30 | 30 | [5 empty] | No existe realmente aunque tiene algun dato
300352 | 30 | 30
25 pulsos | 30 | 30 | [5 empty] | RGA de 116 a 124 a vel 4 para ver si consigo coger bien los picos
300353 | 30 | 30
25 pulsos | 30 | 30 | [5 empty] | RGA rapido solo con H2 y Sn. 5 masas y 3 masas. Solo se ve Sn117 y un poco de 120. Al cambiar el orden ahora sale 120 mas alto
T del target no sube mas de 10ºC durante los 25 pulsos
300354 | 30 | 30 | [5 empty] | No hay ruido en PolV al no calentar el horno
300355 | 30 | 30 | [5 empty] | Repetimos con camara IR. Ahora hay ruido por horno.
No hay datos de OLMAT en fusc
300356 |  | 30 | 110 | 16 | 19 | max | 2021-10-15 | no se han puesto los triggers
Hay que tener en cuenta que venjtana pirometro esta empañada. Señal algo menos. Se puede escalar ya que horno esta a 300ºC
300357 |  | 30 | [5 empty] | Repetimos, pero pulso incorrecto
300358 |  | 30
50 pulsos | 30 | 30
300359 |  | 30
300360 |  | 30 | [5 empty] | repetimos con IR
50 pulsos | 30 | 30
300361 |  | 30 | [5 empty] | Wrong
300362 |  | 30 | [5 empty] | Repeat
300363 |  | 30 | [5 empty] | Change to measure Isat
50 pulsos | 30 | 30
300364 |  | 30 | [5 empty] | Camera IR
41 pulsos | 30 | 30
300365 |  | 30
300366 |  | 30 | 110 | 16 | 19 | max | 2021-10-18 | sin toma de datos. Pirometro no da señal. No hay señal de Isat. No tenemos camara rapida
array con fiultro Halpha
300367 |  | 30 | [5 empty] | Repetimos para toma de datos. Pirometro no conectado.
300368 |  | 30 | [5 empty] | Repetimos para pirometro y datos OLMAT
300369 |  | 30 | [5 empty] | Repetimos para medir Isat. Todo correcto. Pirometro marca que cae a 0 al terminar pulso
300370 |  | 30 | [5 empty] | Pulso con adquisicion por error a pesar de ser una secuencia. No se graban datos
300371 |  | 30 | [5 empty] | Pulso con adquisicion por error a pesar de ser una secuencia
300372 |  | 30 | [5 empty] | Pulso con adquisicion por error a pesar de ser una secuencia
25 pulsos | 30 | 30
300373 |  | 30
Pirometro marca que se queda a 208ºC al terminar pulso. Cae a los 3s Realmente algo más, es la condensación de Sn.
25 pulsos | 30 | 30
300374 |  | 30 | [5 empty] | A los 2s vuelve a 208ºC y se queda alli condensando hastra los 7s
300375 |  | 30 | [5 empty] | repetimos con IR y camara rapida. Array con fuiltro Sn. Ha estado mucho tiempo, se habra enfriado mucho. Measure potential
Volvemos a poner filtro de Haplha en array. Camara rapida estaba cerrada. A 1,5s se queda en 208, cae a los 4s.
300376 |  | 30 | [5 empty] | repetimos para camara rapida
A 1,5s se queda en 208, cae a los 3,5s.
25 pulsos | 30 | 30
300377 |  | 30
A 2s se queda en 208, se mantiene 7s
300378 |  | 30 | [5 empty] | pulse with IR. Fast camera with Sn filter
A 1,5s se queda en 208, cae a los 5,5s.
300379 |  | 30 | [5 empty] | change another setup in fast camara to improve image. Although it sees nothing
A 1,5s se queda en 208, cae a los 4,5s. OJO datos OOLMAT en target estan mal!!!
25 pulsos | 30 | 30
300380 |  | 30 | [5 empty] | no datos OLMAT a fusc
A 3s se queda en 208, se mantiene los 7s
300381 |  | 30 | [5 empty] | repetimos
A 2s se queda en 208, se mantiene los 7s
300382 |  | 30 | [5 empty] | quitamos filtro Sn a camara rapida. Repetimos
A 3s se queda en 208, se mantiene los 7s
300383 |  | 30 | [5 empty] | Repetimos y ponemos filtro H alpha
A 3s se queda en 208, se mantiene los 7s
42 pulsos | 30 | 30
300384 |  | 30
A 3.5s se queda en 208, se mantiene los 7s
300385 |  | 30 | [5 empty] | Oven at 320ºC as first day. We will do the same pulse. NO BIAS
No fusc data
300386 | [7 empty] | Measure Isat
300387 |  | 30 | 176 |  |  | 0 |  | add ions. No OLMAT data in fusc.
300388 |  | 30 | 176 |  |  | 0 |  | Mesure potential
300389 |  | 30 | 110 |  |  | max
300390 |  | 50 | 110 |  |  | max
300391 |  | 50 | 176 |  |  | 0
300392 |  | 50 | [5 empty] | NO filter in camera
300393 |  | 50 | [5 empty] | Sn filter in camera
300394 |  | 50 | [5 empty] | Camera moved to array bposition. Perpendicular view. NO filter
300395 |  | 50 | [5 empty] | repeat to enhance images
300396 |  | 50 | [5 empty] | Repeat
300397 |  | 50 | [5 empty] | Optimze focus of fast camera. Sin datos en fusc de OLMAT
300398 |  | 50 | 110 |  |  | 0 |  | Repeat
300399 |  | 50 | 110 |  |  | max | 2021-10-19 | Wrong, no data
300400 |  | 50 | [5 empty] | Wrong, no data.
We have made 2 pulsed with no acquisition to adjust camnera to avoid stray light.
300401 |  | 50
300402 |  | 50 | 176 |  |  | 0
300403 |  | 50 | [5 empty] | Moved camara to not look at target to avoid stray light
300404 |  | 50 | [5 empty] | camera slower
300405 |  | 50 | [5 empty] | Filter Sn installed
We see almost nothing
300406 |  | 50 | [5 empty] | Filter Halphan installed
300407 |  | 50
300408 |  | 50
HORNO a 320ºC. Hemos hehcoi TDS y sale H2
300409 |  | 50 | 110 |  |  | max |  | Sin datos
300410 |  | 50 |  |  |  | max |  | repetimos pero seguimos sin datos
300411 |  | 50 |  |  |  | max |  | Only some OLMAT data in fusc.
300412 |  | 50 | 176 |  |  | 0
300413 |  | 50 | 176 |  |  | 0 |  | From Halpha filter to no filter
too much light
300414 |  | 50 | 100 |  |  | max
300415 |  | 50 | 176 |  |  | 0
Sn filter at camera
300416 |  | 50 | 176 |  |  | 0
300417 |  | 50 | 110 |  |  | max
300418 |  | 50 | 110 |  |  | max |  | pirometer in TZM to calibrate IR camera
300419 |  | 50 | 110 |  |  |  |  | pirometer at center again and target tilted 30º
300420 |  | 50 | 270 | 25 | 35 | max
300421 |  | 70
300422 |  | 100
300423 |  | 50 | 350
300424 |  | 70
300425 |  | 100
CPS sample very damaged with W parts with no Sn
Note on D25: CMT2342: a 30ms es much amenos potencia

## Sn_Wfelt
Pulse | t pul. (s) | len (ms) | P (kW) | Vaccel (kV) | Iaccel (A) | B. Magnets (T) | fecha | comentarios
302250 |  | 30 | 110 | 16 | 20 | max | 2021-11-29 | Both piro same window. 1 At side 2 at center
after | [7 empty] | Piro 2 gives strange shapes, as if Sn melting/solidifyng
302251 |  | 50 | 110 |  |  | max
after
302252 |  | 70 | 110 |  |  | max
after | [7 empty] | camera was at 1050ms. Not at 1000
302253 |  | 70 | 110 |  |  | max
after
302254 |  | 100 | 110 |  |  | max
after | [7 empty] | Piro2 after the initial drop it measuring again
302255 |  | 100 | 110 |  |  | max |  | Repeat with piro1 at center and piro 2 at side
after | [7 empty] | Piro1 do not measure as piro2.
302256 |  | 30 | 150 |  |  | 0 |  | Now both pirometrers at center, at the same point
after
302257 |  | 50 | 150 |  |  | 0
after
302258 |  | 70 | 150 |  |  | 0
after
302259 |  | 70 | 150 |  |  | 0
after
302260 |  | 100 | 150 |  |  | 0
after
302261 |  | 30 | 190 | 19 | 29 | max |  | Potencia no medida, pongo 190 para distinguirlo de la medida
after
302262 |  | 50 | 190 | 19 | 29 | max
after
302263 |  | 30 | 200 | 21 | 28 | max |  | Vuelven a medir la potencia y cambian un poco los parámetros asi que comenzamos con la serie de nuevo.
after
302264 |  | 50 | 200 | 21 | 28 | max
after
302265 |  | 70 | 200 | 21 | 28 | max
after
302266 |  | 100 | 200
after
302267 |  | 30 | 280 | 21 | 28 | no
after
302268 |  | 50 | 280
after
302269 |  | 70 | 280
after
302270 |  | 100 | 280 |  |  |  |  | A partir de aquí cambia el calibrado del pirometro1 y se multiplica por 1,15 para tener en cuenta la bajada que se produce por la metalización de la ventana.
after
302271 |  | 30 | 200 | 21 | 28 | max
after
302272 |  | 50 | 200
after
302273 |  | 70 | 200
after
302274 |  | 100 | 200
after
302275 |  | 30 | 280 | 21 | 28 | 0
after
302276 |  | 50 | 280
after
302277 |  | 70 | 280
after
302278 |  | 100 | 280 |  |  |  |  | A partir de aquí cambia el calibrado del pirometro1 y se multiplica por 1,55 para tener en cuenta la bajada que se produce por la metalización de la ventana.
after
302283 | 45 | 50 | 200 | 21 | 28 | max |  | 302279-82 failed NBI.
after
302293 | 45 | 50 | 200
after
302303 | 45 | 50 | 200 | 21 | 28 | max
after
302313 | 45 | 50 | 200 | 21 | 28 | max
after
302323 | 45 | 50 | 200
after
302333 | 45 | 50 | 200
after
302334 |  | 30 | 200 | 21 | 28 | max |  | Subimos la temperatura del la fuente a 600 C
after
302335 |  | 50 | 200 | 21 | 28 | max
after
302336 |  | 70 | 200
after
302337 |  | 100 | 200
after
302338 |  | 100 | 280 | 21 | 28 | 0
after

## Sn_3DprintedW
Pulse | t pul. (s) | len (ms) | P (kW) | Vaccel (kV) | Iaccel (A) | B. Magnets (T) | fecha | coments
302483 |  | 30 | 110 | 18.2 | 21 | max | 2022-04-05
302484 |  | 30
302485 |  | 30
302486 |  | 50
302487 |  | 70
302488 |  | 100
302489 |  | 150
302490 |  | 50 | 175 |  |  | 0
302491 |  | 50
302492 |  | 70
302493 |  | 100
302494 |  | 100
302495 |  | 100
302496 |  | 30 | 200 | 21 | 28 | max
302497 |  | 100
302498 |  | 100
302499 |  | 100 | 175 | 18.2 | 21 | max
302500 |  | 100
302501 |  | 150
302502 |  | 50 | 200 | 21 | 28 | max
302503 |  | 70
302504 |  | 100
302505 |  | 150
302506 |  | 100 | 275 | 21 | 28 | 0
302507 |  | 50 |  | 24 | 35 | max
302508 |  | 70
302509 |  | 100
302510 |  | 150
302511
302512 |  | 150 | [5 empty] | Ha salido mal
302513 |  | 150
302514 |  | 150
302515 |  | 70 | 350 |  |  | 0
302516 |  | 100
302517 |  | 150
302518 |  | 50 | 400 | 29.8 | 45 | max
302519 |  | 70
302520 |  | 100
302521 |  | 150
302522 |  | 150
302523 |  | 50 | 200 | 21 | 28 | max | 2022-04-06
302524 |  | 100
302525 |  | 150
302526 |  | 100 | [5 empty] | Inclination changed to 30º facing down
302527 |  | 150
302528 |  | 100 | 275 | 24 | 35 | max
302529 |  | 142
302530 |  | 100 | 350 |  |  | 0
302531 |  | 118 | [5 empty] | 90 deg again
302532 |  | 100 | 275 |  |  | max |  | We insert the witness plate
start 50 series
302533 | 155
302534
302536
302538
302540
302544
302546
302548
302550
302581
302582 |  | 100 | 200 | 21 | 28 | max
302583 |  | 150
302584 |  | 100 | 275 | 24 | 35 | max
302585 |  | 150
302586 |  | 100 | 350 |  |  | 0
302587 |  | 150 | [5 empty] | We take out not the witness plate. More than the 50 pulses!
302588 |  | 100 | 200 | 21 | 28 | max
302589 |  | 150
302590 |  | 55 | 275 | 24 | 35 | max
302591 |  | 100
302592 |  | 130
302593 |  | 100 | 350 |  |  | 0
302594 |  | 115
302595 |  | 100 | 200 | 21 | 28 | max
302596 |  | 100 | 400 | 29.8 | 45 | max
302597 |  | 50 | 550 |  |  | 0 |  |  | 0.04275639 | -41.19273
[9 empty] | 4.95 | 1078.5
302598 |  | 50 | [6 empty] | 4.77 | 1073.8
[9 empty] | 4.5 | 1071.5
302599 |  | 70 | [6 empty] | 4.31 | 1063.3
[9 empty] | 6.266863 | 1110
302600 |  | 100
302601 |  | 100 | 475 | 31 | 51 | max
302602 |  | 50 | 620 |  |  | 0 |  |  |  | ,
[9 empty] | 0.05329768 | -52.14041
302603 |  | 70 | [6 empty] | 4.95 | 1071.5
[9 empty] | 4.55 | 1063
302604 |  | 100 | [6 empty] | 4.65 | 1065.5
[9 empty] | 4.07 | 1055
302605 |  | 50 | [6 empty] | 5.687576 | 1085
302606 |  | 50 | [6 empty] | 0.05652961 | -55.49542
[9 empty] | 4.95 | 1069
302607 |  | 100 | [6 empty] | 4.7 | 1065.6
[9 empty] | 4.47 | 1060
302608 |  | 100 | 475 |  |  | max |  |  | 4.07 | 1054
[9 empty] | 6.687146 | 1100
302609 |  | 150 | 400 | 29.8 | 45 | max
[9 empty] | 0.02365984 | -21.7681
302610 |  | 81 | 550 |  |  | 0 |  |  | 4.95 | 1129
[9 empty] | 4.75 | 1120.7
302611 |  | 115 | [6 empty] | 4.62 | 1116
[9 empty] | 4.36 | 1104
302612 |  | 100 | 200 | 21 | 28 | max | 2022-04-07 |  | 5.677318 | 1160
302613 |  | 100 | [6 empty] | 0.04750302 | -46.07309
[9 empty] | 4.95 | 1074
302614 |  | 100 | [6 empty] | 4.7 | 1069
[9 empty] | 4.33 | 1061
302615 |  | 100 | 400 | 29.8 | 45 | max |  |  | 4.1 | 1056.2
[9 empty] | 7.367806 | 1125
302616 |  | DAQ | [5 empty] | DAQ
302617 |  | DAQ | [5 empty] | DAQ
302618 |  | 100 | 400 | 29.8 | 45 | max
302619
302620
302621
302622 |  | 135
302623 |  | 100 | 570 |  |  | 0
302624 |  | 60 | 400 |  |  | max |  | Break a 60ms
302625 |  | 100 | [5 empty] | 100
302626
302627 | [7 empty] | No se han adquirodo datos.
302628
302629
302630
302631
302632
302633
302634
302635
302636 secuencia 18 shots
302637
302638
302639
302640
302641
302642
302643
302644
302645
302646 | [7 empty] | Good shot. Completely constant from n ow on. before it was more or less constant. Just +20ºc at piro 1, and +15 in piro 2.
302653
302654 |  | DAQ
302655 |  | DAQ
302656 |  | DAQ
302657 |  | 100 | 400 | 29.8 | 45 | max
302658 |  | 100 | 500 | 31.5 | 54.5 | max
302659 |  | 100 | 706 |  |  | 0
302660 |  | 100
302661 |  | 100
302662 |  | 92
302663 |  | 100
302664 |  | 100
302665 |  | 100
302658
piro1
[5 empty] | 0.03113723 | -29.42453
[5 empty] | 4.91 | 1103
[5 empty] | 4.7 | 1096
[5 empty] | 4.4 | 1085.1
[5 empty] | 4.1 | 1077.5
[5 empty] | 5.13779 | 1110
302661
piro1
[5 empty] | 0.05895884 | -57.55889
[5 empty] | 4.9 | 1059.4
[5 empty] | 4.8 | 1057.8
[5 empty] | 4.6 | 1054
[5 empty] | 4.2 | 1047.6
[5 empty] | 7.885424 | 1110
Note on E3: OLMAT: likely 18,2kV and 21 A. To measure this correctly long pulses are needed
Note on E35: OLMAT: likely 18,2kV and 21 A. To measure this correctly long pulses are needed

## Sn_W_sintered_disc
Pulse | t pul. (s) | len (ms) | P (kW) | Vaccel (kV) | Iaccel (A) | B. Magnets (T) | fecha | comentarios
302339 |  | 30 | 110 | 19 | 16.2 | max | 2022-03-29
302340 |  | 30
302341 |  | 30
302342 |  | 50
302343 |  | 70
302344 |  | 70
302345 |  | 70
302346 |  | 70
302347 |  | 70
302348 |  | 100
302349 |  | 50
302350 |  | 50 | [5 empty] | bad, witness plates introduced
302351 |  | 50 | [5 empty] | Bad pulse.
302352 |  | 50
302353 |  | 30 | 150 |  |  | 0
302354 |  | 30
302355 |  | 50
302356 |  | 70
302357 |  | 100
302358 |  | 30 | 275 | 21 | 28 | 0
302359 |  | 50
302360 |  | 70
302361 |  | 100
302362 |  | 30 | 200 |  |  | max
302363 |  | 50
302364 |  | 70
302365 |  | 100
302366 |  | 100 | 275 |  |  | 0
302367 |  | 50 |  | 24 | 35 | max |  | same power with/no bending magnets to test if ion effects
302368 |  | 100
302369 |  | 30 | 350 |  |  | 0
302370 |  | 50
302371 |  | 70
302372 |  | 100
302373 |  | 100 | [5 empty] | repeat as camera saw some liquid falling
302374 |  | 100 | 110 | 19 | 16.2 | max |  | IR camara again in the end of the day
30th March
302375 |  | 50 | 110 | 18.2 | 21 | max | 2022-03-30
No tienen sentido los resultados de Piro2
302376 |  | 50
No tienen sentido los resultados de Piro2
302377 |  | 50
No tienen sentido los resultados de Piro2
302378 |  | 100
302379 |  | 100
302380 |  | 150
302381 |  | 100 | 175 |  |  | 0
302382 |  | 150 | 175
302383 |  | 100 | 200 | 21.6 | 28.7 | max
302384 |  | 150 | 200
302385 |  | 100 | 270 |  |  | 0
302386 |  | 150 | 270
302387 |  | 100 | 275 | 24 | 35 | max
302388 |  | 150 | 275
302389 |  | 100 | 350 |  |  | 0
302390 |  | 150 | 350
302391 |  | 150 | 270 | 21.6 | 28.7 | 0
series of 50 pulses
302392 | 150 | 150
302393 | 300 | 150
302394 |  | 150
302395 |  | 150
302396 |  | 150
302397 |  | 150
302398 |  | 150
302399 |  | 150
302401 |  | 150
302407 |  | 150
302412 |  | 150
302413 |  | 150
302416 |  | 150
302417 |  | 150 | [5 empty] | stopped again. Everything OK. Array less sensitivity
302418 | 720 | 150
302427 |  | 150
302428 |  | 150
302429 |  | 150
302440 |  | 150
last pulse
302442 |  | 150 | [5 empty] | Windows metallyzed. Piro2 not affected, but piro1 does. Multiply by 1.32 to adjust
302443 |  | 100 | 200 | 21.6 | 28.7 | max
We have compared this pulse to the previous 302375 to see windw effect
302444 |  | 100 | 200 |  |  | max |  | inclined 30º
302445 |  | 100 | 270 |  |  | 0 |  | inclined 30º
302446 |  | 100 | 110 |  |  | max |  | inclined 30º
302447 |  | 100 | 110 |  |  | max |  | inclined 30º
302448 |  | 150 | 110 |  |  | max |  | inclined 30º
302449 |  | 100 | 175 |  |  | 0 |  | inclined 30º
302450 |  | 150 | 175 |  |  | 0 |  | inclined 30º
End of session
302451 |  | 50 | 110 | 18.2 | 21 | max | 2022-03-31
302452 |  | 50
302453 |  | 100
302454 |  | 150
302455 |  | 100 | 200 | 21.6 | 28.7 | max
302456 |  | 100 | 110 | 18.2 | 21 |  |  | PolV midiendo corriente
302457 |  | 150 | 110
302458 |  | 100 | 175 |  |  | 0
302459 |  | 150 | 175 |  |  | 0
302460 |  | 100 | 200 | 21.6 | 28.7 | max
302461 |  | 150 | 200
302462 |  | 100 | 110
302463 |  | 100 | 110 | 18.2 | 21 | max
302464 |  | 150 | 110
302465 |  | 100 | 175 |  |  | 0
302466 |  | 150
302467 |  | 100 | 200 | 21.6 | 28.7 | max
302468 |  | 150
302469 |  | 100 | [5 empty] | Enfriamos y no ha habido metalización de las ventanas
302470 |  | 100 | 400 | 29.8 | 45 |  |  | Shutter cerrados.
302471 |  | 100 | 200 | 21.6 | 28.7 |  |  | Aquí el pirómetro estaba enfocado en la fractura por eso se calienta más.
No tienen sentido los resultados de Piro2
302472 |  | 100 | 200 | 21.6 | 28.7
No tienen sentido los resultados de Piro2
302473 |  | 100 | 400 | 29.8 | 45 |  |  | Shutter cerrados
302474 | 600 | 100 |  | 29.8 | 45 |  |  | Shutter cerrados
302475 | 600 | 100 |  | 29.8 | 45 |  |  | Shutter cerrados
302476 | 600 | 100 |  | 29.8 | 45 |  |  | Shutter cerrados
302477 | 600 | 100 |  | 29.8 | 45 |  |  | Shutter cerrados. A partir de aquí no hay datos del termopar2
5 pulses
302478 | 600 | 100 | 200 | 21.6 | 28.7
302479 |  | 100 | 460 | 31.1 | 51 |  |  | Shutter cerrados
302480 |  | 100 | 400 | 29.8 | 45
302481 |  | 100 | 460 | 31.1 | 51
302482 |  | 100 | 606 | 31.1 | 51 | 0
Al final hay más metalización y el factor por el que habría que multiplicar es 1,52 que ocurre durante los últimos 4 pulsos.
Note on E3: OLMAT: likely 18,2kV and 21 A. To measure this correctly long pulses are needed
Note on E73: OLMAT: likely 18,2kV and 21 A. To measure this correctly long pulses are needed